## Sheet1
測定年月日 | [5 empty] | 打設年月日 | [5 empty] | 時間補正値(μs) |  |  | 0
工事・現場名
No. | 探触子 間隔(mm) | 伝搬時間 (μs) | 探触子補正 間隔(mm) | 見かけの伝搬 速度(m/sec) | 伝播時間(sec)
1 |  |  | 探触子補正 間隔(mm) | 見かけの伝搬 速度(m/sec)
2 |  |  | 探触子補正 間隔(mm) | 見かけの伝搬 速度(m/sec)
3 |  |  | 探触子補正 間隔(mm) | 見かけの伝搬 速度(m/sec)
4 |  |  | 探触子補正 間隔(mm) | 見かけの伝搬 速度(m/sec)
5 |  |  | 探触子補正 間隔(mm) | 見かけの伝搬 速度(m/sec)
6 |  |  | 探触子補正 間隔(mm) | 見かけの伝搬 速度(m/sec)
7 |  |  | 探触子補正 間隔(mm) | 見かけの伝搬 速度(m/sec)
8 |  |  | 探触子補正 間隔(mm) | 見かけの伝搬 速度(m/sec)
9 |  |  | 探触子補正 間隔(mm) | 見かけの伝搬 速度(m/sec)
10 |  |  | 探触子補正 間隔(mm) | 見かけの伝搬 速度(m/sec)
11 |  |  | 探触子補正 間隔(mm) | 見かけの伝搬 速度(m/sec)
12 |  |  | 探触子補正 間隔(mm) | 見かけの伝搬 速度(m/sec)
13 |  |  | 探触子補正 間隔(mm) | 見かけの伝搬 速度(m/sec)
14 |  |  | 探触子補正 間隔(mm) | 見かけの伝搬 速度(m/sec)
15 |  |  | 探触子補正 間隔(mm) | 見かけの伝搬 速度(m/sec) | [11 empty] | 150 | 29.1 | 4367.089
16 |  |  | 探触子補正 間隔(mm) | 見かけの伝搬 速度(m/sec)
17 |  |  | 探触子補正 間隔(mm) | 見かけの伝搬 速度(m/sec)
18 |  |  | 探触子補正 間隔(mm) | 見かけの伝搬 速度(m/sec)
19 |  |  | 探触子補正 間隔(mm) | 見かけの伝搬 速度(m/sec)
20 |  |  | 探触子補正 間隔(mm) | 見かけの伝搬 速度(m/sec)
21 |  |  | 探触子補正 間隔(mm) | 見かけの伝搬 速度(m/sec)
22 |  |  | 探触子補正 間隔(mm) | 見かけの伝搬 速度(m/sec)
23 |  |  | 探触子補正 間隔(mm) | 見かけの伝搬 速度(m/sec)
24 |  |  | 探触子補正 間隔(mm) | 見かけの伝搬 速度(m/sec) | [18 empty] | "
25 |  |  | 探触子補正 間隔(mm) | 見かけの伝搬 速度(m/sec)
データ
個数 | 0
x0= | 8 | mm |  | α= | 0.03 |  | 表層伝搬領域データ |  |  | 6 | 番迄
除外データ番号 | [17 empty] | 音速 | V= | 4419.336 | m/s
[10 empty] | 材齢28日強度 | [6 empty] | fc 28= | #DIV/0! | N/mm2
[10 empty] | 推定強度(測定時) |  |  | 測定材齢 |  | 0 | 日 |  | 34.15323 | N/mm2
[10 empty] | 推定強度(任意材例) |  |  | 推定材齢 |  | 365 | 日 | fc 28= | #DIV/0! | N/mm2
[10 empty] | 材齢28日強度 |  |  | 1 | 封かん養生ならば０を，水中養生ならば１を代入
[17 empty] | fc28= | #DIV/0! | N/mm2
コンクリート強度データ
|  |  | 打設日 | 2007-01-12 |  |  |  | 円柱試験回数 |  |  | 0 | 回 | 時間補正値(μs) |  |  | 0
No. | 試験日 |  | 材齢(日) |  | 円柱長(mm) |  |  |  | 強度(N/mm2) |  |  |  | 伝搬時間(μs) |  |  | 伝搬速度(m/s)
[5 empty] | 1 | 2 | 3 | 平均 | 1 | 2 | 3 | 平均 | 1 | 2 | 3 | 1 | 2 | 3 | 平均
1 |  |  | -39094 |  |  |  |  | 0 |  |  |  | 0 | [6 empty] | #DIV/0!
2 |  |  | -39094 |  |  |  |  | 0 |  |  |  | 0 | [6 empty] | #DIV/0!
3 |  |  | -39094 |  |  |  |  | 0 |  |  |  | 0 | [6 empty] | #DIV/0!
4 |  |  | -39094 |  |  |  |  | 0 |  |  |  | 0 | [6 empty] | #DIV/0!
5 |  |  | -39094 |  |  |  |  | 0 |  |  |  | 0 | [6 empty] | #DIV/0!
6 |  |  | -39094 |  |  |  |  | 0 |  |  |  | 0 | [6 empty] | #DIV/0!
7 |  |  | -39094 |  |  |  |  | 0 |  |  |  | 0 | [6 empty] | #DIV/0!
8 |  |  | -39094 |  |  |  |  | 0 |  |  |  | 0 | [6 empty] | #DIV/0!
9 |  |  | -39094 |  |  |  |  | 0 |  |  |  | 0 | [6 empty] | #DIV/0!
10 |  |  | -39094 |  |  |  |  | 0 |  |  |  | 0 | [6 empty] | #DIV/0!
材齢係数 |  |  | 強度推定係数
a | 2.696687 |  | K1 | 0.01139675
b | 49.40072 |  | K2 | 0.001811422
r2 | 0.938247 |  | r2 | 1.276785
α | 11.07392
β | 0.604503
|  | fc28= | 29.86288 | N/mm2
[9 empty] | 音速 | 強度回帰 |  | 音速 | 強度
[9 empty] | 2000 | 0.4267393 |  | 4419.336 | 0
[9 empty] | 2500 | 1.055621 |  | 4419.336 | 80
[9 empty] | 3000 | 2.61128
[9 empty] | 3500 | 6.459498 |  | 0 | 34.15323
[9 empty] | 4000 | 15.9788 |  | 4419.336 | 34.15323
[9 empty] | 4100 | 19.15196
[9 empty] | 4200 | 22.95526
[9 empty] | 4300 | 27.51385
[9 empty] | 4400 | 32.9777
[9 empty] | 4500 | 39.5266
[9 empty] | 4600 | 47.37602
[9 empty] | 4700 | 56.78421
[9 empty] | 4800 | 68.06074
[9 empty] | 4900 | 81.57663
[9 empty] | 5000 | 97.77658
[9 empty] | 5100 | 117.1936
[9 empty] | 5200 | 140.4666
[9 empty] | 5300 | 168.3612
[9 empty] | 5400 | 201.7953
[9 empty] | 5500 | 241.869
1 | 2 | 3 | 4 | 5 | 6 | 7 | 8 | 9 | 10 | 11 | 12 | 13 | 14 | 15 | 16 | 17 | 18 | 19 | 20
[18 empty] | X | Y
[18 empty] | 43.26 | 3581.64
[18 empty] | 94.76 | 3703.051
表層部の最大音速 |  |  | 4026.846 | m/sec(vmaxs)です。 No. |  |  | 6 | [10 empty] | 146.26 | 3796.701
音速一定部の平均音速 |  |  | 3989.266 | m/sec(vlevel) | [13 empty] | 197.76 | 3877.202
音速一定部の音速を一次近似します。 | [17 empty] | 249.26 | 3949.716
直線部の音速は |  |  | -0.1203972 |  | x+ | 4067.524 | (m/s)で近似されます。 | [10 empty] | 300 | 4015.813
交点は x= |  | 311.3582 | mmで平均音速 |  | 4030.037 | m/sec | 77.25938 | μsです。 | [9 empty] | 311.3582 | 4030.037
[18 empty] | 400 | 4019.365
収束計算結果 | [17 empty] | 500 | 4007.326
m1 | m2 |  | 残差平方和 |  | K | H0 | 残差平方和最小値 | [10 empty] | 600 | 3995.286
0.30055 | 1.4550758 |  | 1.0204 |  | 3049.463 | 2.391108 | 1.256852e-12 | [10 empty] | 700 | 3983.246
L(mm) | texp(sec) |  | tcal(sec) |  | a | Hi(mm) | k(h0+hi)^(1/ 10 ) | [10 empty] | 800 | 3971.206
[6 empty] | 0 | 3327.233 | [10 empty] | 900 | 3959.167
43.26 | 1.17e-05 |  | 1.237997e-05 |  | 1.206727 | 4.156602 | 3679.868 | [10 empty] | 1000 | 3947.127
94.76 | 2.62e-05 |  | 2.585467e-05 |  | 1.292628 | 10.63262 | 3941.821
146.26 | 3.81e-05 |  | 3.863866e-05 |  | 1.346628 | 17.21884 | 4106.492
197.76 | 5.08e-05 |  | 5.099083e-05 |  | 1.386357 | 23.83599 | 4227.644
249.26 | 6.36e-05 |  | 6.303147e-05 |  | 1.417961 | 30.46699 | 4324.019
300 | 7.45e-05 |  | 7.465713e-05 |  | 1.443937 | 37.00765 | 4403.232
311.3582 | 7.725938e-05 |  | 7.723197e-05 |  | 1.449218 | 38.47248 | 4419.336
[6 empty] | 250 | 4419.336
記号 | [5 empty] | 長手方向 |  | μs( mm) |  | #DIV/0! | m/s
深さ | 10 |  | 20 |  | 30 | 40 | 50 | 60 | 70 | 80 | 90 | 100 | 110 | 120 | 130 | 140 | 150 | 160 | 170 | 180 | 190 | 200 | 210 | 220 | 230 | 240
時間
音速 | #DIV/0! |  | #DIV/0! |  | #DIV/0! | #DIV/0! | #DIV/0! | #DIV/0! | #DIV/0! | #DIV/0! | #DIV/0! | #DIV/0! | #DIV/0! | #DIV/0! | #DIV/0! | #DIV/0! | #DIV/0! | #DIV/0! | #DIV/0! | #DIV/0! | #DIV/0! | #DIV/0! | #DIV/0! | #DIV/0! | #DIV/0! | #DIV/0!
備考 | 直径 |  |  |  | mm | 延長 |  | mm
[5 empty] | mm |  |  | mm
| 平均 |  | #DIV/0! |  | mm |  |  | mm
mm
[6 empty] | 平均 | #DIV/0! | mm
297.9146 | 7.519058e-05 |  | 7.500619e-05 |  | 1.442744 | 36.87067 | 4355.693